## Sheet1
Job Number | Submitter | # of Samples | Date Approved
MRP-19773 | DAY_W | 46 | 2023-01-26
wday@usgs.gov
|  |  | C-ICPOES_MS-61 | C-ICPOES_MS-61 | C-ICPOES_MS-61 | C-ICPOES_MS-61 | C-ICPOES_MS-61 | C-ICPOES_MS-61 | C-ICPOES_MS-61 | C-ICPOES_MS-61 | C-ICPOES_MS-61 | C-ICPOES_MS-61 | C-ICPOES_MS-61 | C-ICPOES_MS-61 | C-ICPOES_MS-61 | C-ICPOES_MS-61 | C-ICPOES_MS-61 | C-ICPOES_MS-61 | C-ICPOES_MS-61 | C-ICPOES_MS-61 | C-ICPOES_MS-61 | C-ICPOES_MS-61 | C-ICPOES_MS-61 | C-ICPOES_MS-61 | C-ICPOES_MS-61 | C-ICPOES_MS-61 | C-ICPOES_MS-61 | C-ICPOES_MS-61 | C-ICPOES_MS-61 | C-ICPOES_MS-61 | C-ICPOES_MS-61 | C-ICPOES_MS-61 | C-ICPOES_MS-61 | C-ICPOES_MS-61 | C-ICPOES_MS-61 | C-ICPOES_MS-61 | C-ICPOES_MS-61 | C-ICPOES_MS-61 | C-ICPOES_MS-61 | C-ICPOES_MS-61 | C-ICPOES_MS-61 | C-ICPOES_MS-61 | C-ICPOES_MS-61 | C-ICPOES_MS-61 | C-ICPOES_MS-61 | C-ICPOES_MS-61 | C-ICPOES_MS-61 | C-ICPOES_MS-61 | C-ICPOES_MS-61 | C-ICPOES_MS-61 | C-ICPOES_MS-61 | C-ICPOES_MS-61 | C-ICPOES_MS-61 | C-ICPOES_MS-61 | C-ICPOES_MS-61 | C-ICPOES_MS-61 | C-ICPOES_MS-61 | C-ICPOES_MS-61 | C-ICPOES_MS-61 | C-ICPOES_MS-61 | C-ICPOES_MS-61 | C-ICPOES_MS-61 | C-ICPOES_MS-61 | C-WDXRF-MAJORS | C-WDXRF-MAJORS | C-WDXRF-MAJORS | C-WDXRF-MAJORS | C-WDXRF-MAJORS | C-WDXRF-MAJORS | C-WDXRF-MAJORS | C-WDXRF-MAJORS | C-WDXRF-MAJORS | C-WDXRF-MAJORS | C-WDXRF-MAJORS | C-WDXRF-MAJORS | C-WDXRF-MAJORS | C-WDXRF-MAJORS
Lab No. | Field No. | Sample Description | Al | Ca | Fe | K | Mg | P | S | Si | Ti | Ag | As | B | Ba | Be | Bi | Cd | Ce | Co | Cr | Cs | Cu | Dy | Er | Eu | Ga | Gd | Ge | Hf | Ho | In | La | Li | Lu | Mn | Mo | Nb | Nd | Ni | Pb | Pr | Rb | Re | Sb | Sc | Se | Sm | Sn | Sr | Ta | Tb | Te | Th | Tl | Tm | U | V | W | Y | Yb | Zn | Zr | Al2O3 | BaO | CaO | Cr2O3 | Fe2O3 | K2O | LOI | MgO | Mn3O4 | Na2O | P2O5 | SiO2 | TiO2 | V2O5
|  |  | % | % | % | % | % | % | % | % | % | ppm | ppm | ppm | ppm | ppm | ppm | ppm | ppm | ppm | ppm | ppm | ppm | ppm | ppm | ppm | ppm | ppm | ppm | ppm | ppm | ppm | ppm | ppm | ppm | ppm | ppm | ppm | ppm | ppm | ppm | ppm | ppm | ppm | ppm | ppm | ppm | ppm | ppm | ppm | ppm | ppm | ppm | ppm | ppm | ppm | ppm | ppm | ppm | ppm | ppm | ppm | ppm | % | % | % | % | % | % | % | % | % | % | % | % | % | %
C-540310 | 22-64-A | cherty sandstone abundant black nodules and buttons | 0.57 | 19.5 | 0.6 | 0.3 | 0.07 | 8.35 | 0.04 | 19.9 | 0.04 | <1 | 24 | 12 | 50 | <5 | 0.1 | <0.2 | 217 | 4.9 | 15 | 0.5 | <10 | 22.02 | 10.17 | 6.3 | 2 | 33.06 | <1 | <1 | 4.38 | <0.2 | 130 | <10 | 0.85 | 61 | 27 | 2 | 124 | 21 | 23 | 27.2 | 9.7 | <0.02 | 0.7 | <5 | 1 | 26.4 | <1 | 198 | <0.5 | 4.18 | 0.14 | 2.4 | <0.5 | 1.25 | 101 | 22 | <1 | 187 | 6 | <5 | 21.6 | 1.05 | 0.01 | 26.12 | <0.01 | 0.86 | 0.26 | 1.4997 | 0.13 | <0.01 | 0.01 | 18.98 | 50.32 | 0.06 | <0.01
C-540312 | 22-901B | Sample 22-901 ABX; A=Mbss (fine-med grained ss buff to light gray to charcoal) B= Chattanooga (gray to red to black shale) C= Sylamore SS (med-coarse red-brown-buff-gray ss); 55to63TL; | 3.23 | 5.9 | 2.55 | 1.9 | 0.42 | 2.89 | 0.86 | 28.8 | 0.22 | <1 | 66 | 64 | 189 | <5 | 0.6 | 6.3 | 247 | 22.2 | 193 | 4.4 | 29 | 25.31 | 10.62 | 6.92 | 8 | 34.02 | <1 | 4 | 4.64 | <0.2 | 131 | 29 | 0.93 | 49 | 13 | 10 | 160 | 164 | 85 | 36.77 | 70.4 | 0.2 | 16.1 | 8 | 9 | 33.6 | 1 | 195 | 0.6 | 4.67 | 1.01 | 13 | 4.1 | 1.37 | 49.19 | 170 | 2 | 169 | 7 | 302 | 130 | 5.91 | <0.01 | 7.78 | 0.03 | 3.56 | 2.1 | 6.0194 | 0.7 | <0.01 | 0.08 | 6.38 | 66.96 | 0.34 | 0.03
C-540313 | 22-63-A | friable rounded nodules and buttons of dark material | 0.74 | 18.6 | 0.89 | 0.4 | 0.28 | 7.99 | 0.26 | 21.8 | 0.05 | <1 | 33 | 25 | 56 | <5 | 0.1 | <0.2 | 393 | 6.5 | 20 | 0.8 | <10 | 44.25 | 18.92 | 12.83 | 3 | 62.83 | <1 | 1 | 8.54 | <0.2 | 222 | <10 | 1.24 | 86 | 63 | 3 | 251 | 24 | 26 | 58.16 | 14.1 | <0.02 | 0.8 | <5 | 3 | 52.9 | <1 | 276 | <0.5 | 7.84 | 0.11 | 3.4 | <0.5 | 2.14 | 53.46 | 20 | <1 | 345 | 9.7 | <5 | 38 | 1.36 | <0.01 | 27.06 | <0.01 | 1.27 | 0.42 | 2.13914 | 0.48 | 0.01 | 0.06 | 19.24 | 46.5 | 0.08 | <0.01
|  |  | C-ICPOES_MS-61 | C-WDXRF-MAJORS | C-ICPOES_MS-61 | C-ICPOES_MS-61 | C-ICPOES_MS-61 | C-ICPOES_MS-61 | C-ICPOES_MS-61 | C-ICPOES_MS-61 | C-ICPOES_MS-61 | C-ICPOES_MS-61 | C-ICPOES_MS-61 | C-ICPOES_MS-61 | C-ICPOES_MS-61 | C-ICPOES_MS-61 | C-ICPOES_MS-61 | C-ICPOES_MS-61 | C-ICPOES_MS-61
Lab No. | Field No. | Sample Description | P | P2O5 | La | Ce | Pr | Nd | Sm | Eu | Gd | Tb | Dy | Ho | Er | Tm | Yb | Lu | Y
|  |  | % | % | ppm | ppm | ppm | ppm | ppm | ppm | ppm | ppm | ppm | ppm | ppm | ppm | ppm | ppm | ppm | total
C-540310 | 22-64-A | cherty sandstone abundant black nodules and buttons | 8.35 | 18.98 | 130 | 217 | 27.2 | 124 | 26.4 | 6.3 | 33.06 | 4.18 | 22.02 | 4.38 | 10.17 | 1.25 | 6 | 0.85 | 187 | 827.14
C-540312 | 22-901B | Sample 22-901 ABX; A=Mbss (fine-med grained ss buff to light gray to charcoal) B= Chattanooga (gray to red to black shale) C= Sylamore SS (med-coarse red-brown-buff-gray ss); 55to63TL; | 2.89 | 6.38 | 131 | 247 | 36.77 | 160 | 33.6 | 6.92 | 34.02 | 4.67 | 25.31 | 4.64 | 10.62 | 1.37 | 7 | 0.93 | 169 | 882.12
C-540313 | 22-63-A | friable rounded nodules and buttons of dark material | 7.99 | 19.24 | 222 | 393 | 58.16 | 251 | 52.9 | 12.83 | 62.83 | 7.84 | 44.25 | 8.54 | 18.92 | 2.14 | 9.7 | 1.24 | 345 | 1517.58
[5 empty] | 32 | 73 | 7.9 | 33 | 5.7 | 1.24 | 5.2 | 0.85 | 5.8 | 1.04 | 3.4 | 0.5 | 3.1 | 0.48
Shale normalized |  |  | C-ICPOES_MS-61 | C-WDXRF-MAJORS | C-ICPOES_MS-61 | C-ICPOES_MS-61 | C-ICPOES_MS-61 | C-ICPOES_MS-61 | C-ICPOES_MS-61 | C-ICPOES_MS-61 | C-ICPOES_MS-61 | C-ICPOES_MS-61 | C-ICPOES_MS-61 | C-ICPOES_MS-61 | C-ICPOES_MS-61 | C-ICPOES_MS-61 | C-ICPOES_MS-61 | C-ICPOES_MS-61
Lab No. | Field No. | Sample Description | P | P2O5 | La | Ce | Pr | Nd | Sm | Eu | Gd | Tb | Dy | Ho | Er | Tm | Yb | Lu
|  |  | % | % | ppm | ppm | ppm | ppm | ppm | ppm | ppm | ppm | ppm | ppm | ppm | ppm | ppm | ppm
C-540310 | 22-64-A | cherty sandstone abundant black nodules and buttons | 8.35 | 18.98 | 4.0625 | 2.972603 | 3.443038 | 3.757576 | 4.631579 | 5.080645 | 6.357692 | 4.917647 | 3.796552 | 4.211538 | 2.991176 | 2.5 | 1.935484 | 1.770833
C-540312 | 22-901B | Sample 22-901 ABX; A=Mbss (fine-med grained ss buff to light gray to charcoal) B= Chattanooga (gray to red to black shale) C= Sylamore SS (med-coarse red-brown-buff-gray ss); 55to63TL; | 2.89 | 6.38 | 4.09375 | 3.383562 | 4.65443 | 4.848485 | 5.894737 | 5.580645 | 6.542308 | 5.494118 | 4.363793 | 4.461538 | 3.123529 | 2.74 | 2.258065 | 1.9375
C-540313 | 22-63-A | friable rounded nodules and buttons of dark material | 7.99 | 19.24 | 6.9375 | 5.383562 | 7.362025 | 7.606061 | 9.280702 | 10.34677 | 12.08269 | 9.223529 | 7.62931 | 8.211538 | 5.564706 | 4.28 | 3.129032 | 2.583333